## Лист1
Наименование принтера | Наименование фотополимера | Время на первые слои | Время на последующие слои | Коментарий | время на последующие |  | это базовые настройки, для начала можно выбрать средние значения, а потом уже более точно постраивать в зависимость от отпечатка
Anycubic Photon | Flex | 50 | 16 | Если модель расслаивается увеличить время печати | 14-15 |  | Anycubic Photon | Flex
Anycubic Photon S | Flex | 40 | 12 | Если модель расслаивается увеличить время печати |  |  | Anycubic Photon S | Castable
Anycubic Photon | Castable | 60 | 12 |  |  |  | Phrozen Shufle 2019 | Dental
Anycubic Photon S | Castable | 50 | 10 |  |  |  | Phrozen Shuffle 4K | Reactive
Anycubic Photon | Dental | 60 | 16 |  |  |  |  | Silicone
Anycubic Photon S | Dental | 40 | 10 |  |  |  |  | Surgical
Anycubic Photon | Reactive | 50 | 12 | Если выгибает во время печати уменьшать время на последующие слои | 10 или 12 |  |  | Simple
Anycubic Photon S | Reactive | 40 | 8 | Если выгибает во время печати уменьшать время на последующие слои
Anycubic Photon | Silicone | 50 | 12
Anycubic Photon S | Silicone | 30 | 8
Anycubic Photon | Surgical | 30-40 | 10 |  | 14
Anycubic Photon S | Surgical | 30 | 8
Anycubic Photon | Structo | 50 | 12 |  |  | Structo
Anycubic Photon | Simple | 80 | 24 | Если трескается при снятии уменьшить время на последующие слои
Anycubic Photon S | Simple | 60 | 16
Phrozen Shufle 2019 | Surgical | 30 | 8
Phrozen Shufle 2019 | Dental | 40 | 12
Phrozen Shuffle 4K | Dental Model | 65 | 16 | Подскажите пожалуйста время досвета этих смол :Засвечивайте смолы от 3 до 5 мин при температуре 35гр.Что касаемо Dental Crown LCD то зависимость следующая, чем дольше светим тем тверже становится материал и более хрупким на излом.Мы все свои смолы Dental засвечиваем в formlabs Cure 3 мин при 35C.
| Dental Crown | 60 | 16
| Dental Castable | 65 | 16
| Dental Surgical | 50 | 14
Phrozen Shuffle Sonic mini 4K | все стоматол LCD кроме выжигаемого | 30 сек первые 3 слоя | 6,5-7 сек последующие | толщина слоя 50мкм количество базовых слоев 1-3шт время базовых слоев 30-50сек время нормальных слоев 5,5-7,5 сек скорость поднятия и ретракта 85 паузы 3сек. Это базовые настройки, для начала можно выбрать средние значения, а потом уже более точно постраивать в зависимость от отпечатка
| выжигаемые | 30 сек первые 3 слоя | 5-6 сек последующие